## Bead Suspending Shampoo
투명 Bead Suspending 샴푸 처방 (Ref: Forticea Strengthening Revitalizing Shampoo)
EVAS Formulation Intelligence Engine 기반 ¦ 작성일: 2026-03-11
Phase | No. | INCI Name | 한글명 | 기능 | wt% | EVAS 검증 | 비고
A (수상) | 1 | Water (Aqua) | 정제수 | 용매 | to 100 | -
A | 2 | Propylene Glycol | 프로필렌글라이콜 | 습윤/용해보조 | 3 | ✅ 132제품
A | 3 | Glycerin | 글리세린 | 보습 | 2 | ✅ 다수
A | 4 | Acrylates/C10-30 Alkyl Acrylate Crosspolymer | 아크릴레이트/C10-30 알킬 아크릴레이트 크로스폴리머 | ★ Bead 현탁제 (핵심) | 0.4 | ✅ 127제품 avg 0.16% | NaOH 중화 시 팽윤 yield stress 형성
B (계면활성제) | 5 | Sodium Laureth Sulfate (28%) | 소듐라우레스설페이트 | 1차 세정 | 25 | ✅ 172제품 avg 3.4% | Active 기준 ~7% 28% 수용액 기준 25%
B | 6 | Disodium Cocoyl Glutamate | 디소듐코코일글루타메이트 | 마일드 아미노산 세정 | 5 | 🚨 EVAS 미등록 | 레퍼런스 핵심 원료 소량 시제 선행 권장
B | 7 | Decyl Glucoside | 데실글루코사이드 | 비이온 보조세정 | 3 | ✅ 41제품 avg 4.2% | 투명 제형 적합
B | 8 | Cocamidopropyl Betaine | 코카미도프로필베타인 | 양쪽성 세정/기포 | 3 | ✅ 270제품 avg 1.7%
C (보조) | 9 | PEG-40 Hydrogenated Castor Oil | PEG-40 하이드로제네이티드캐스터오일 | 가용화 (향/오일) | 1 | ✅ 210제품 avg 1.4%
C | 10 | Polyquaternium-10 | 폴리쿼터늄-10 | 컨디셔닝 | 0.2 | ✅ 71제품 hair 51 | PQ-39 대체 (EVAS 검증)
C | 11 | Polysorbate 20 | 폴리소르베이트 20 | 가용화 보조 | 0.3 | ✅ C12 클러스터
D (현탁보조) | 12 | Agar | 한천 | 겔 네트워크/현탁 보조 | 0.2 | ✅ 16제품 avg 0.21% | 90℃ 이상 용해 필요 Algin 대체
E (중화) | 13 | NaOH (10% aq.) | 수산화나트륨 (10%) | Crosspolymer 중화 | q.s. | - | pH 5.5~6.0 목표
F (Bead) | 14 | Jojoba Ester Bead (or Cellulose Bead) | 호호바 에스테르 비드 (또는 셀룰로스 비드) | 시각효과/스크럽 | 0.5~1.0 | - | 최종 단계 투입 35℃ 이하, 저속교반
G (기능) | 15 | Paullinia Cupana Seed Extract | 과라나 씨 추출물 | 두피 강화/활력 | 0.1 | 🚨 EVAS 미등록 | 레퍼런스 기반
G | 16 | Tocopheryl Acetate | 토코페릴아세테이트 | 항산화 | 0.1 | ✅ 다수
H (방부/향) | 17 | Phenoxyethanol | 페녹시에탄올 | 방부 | 0.5 | ✅ 보편
H | 18 | Sodium Benzoate | 소듐벤조에이트 | 방부 보조 | 0.2 | ✅ 다수
H | 19 | Fragrance (Parfum) | 향료 | 부향 | 0.3~0.5 | ✅ | PEG-40 HCO로 가용화
H | 20 | Citric Acid | 시트르산 | pH 미세조정 | q.s. | ✅ | 최종 pH 5.5~6.0
I (점도조절) | 21 | Sodium Chloride | 소듐클로라이드 | 점도 조절 | 0.5~1.5 | ✅ 보편 | 과량 시 탁도 증가 주의 1.0% 이하 권장
제조 순서
Step 1 | Phase A: 정제수 + PG + Glycerin 가열 (70~75℃) → Crosspolymer 균일 분산 (교반 중 서서히 투입)
Step 2 | Phase D: Agar 별도 열용해 (90℃ 이상, 완전 용해 확인) → Phase A에 투입
Step 3 | Phase B: 계면활성제 순차 투입 (55~60℃). SLES → DCG → Decyl Glucoside → CAPB 순서. 기포 최소화 교반
Step 4 | Phase E: NaOH (10%)로 중화 — Crosspolymer 팽윤 + 투명 겔 형성 확인. pH 5.5~6.0
Step 5 | Phase C, G: 40℃ 이하 냉각 후 PEG-40 HCO, PQ-10, Polysorbate 20, 기능성 원료 투입
Step 6 | Phase H: 방부제, 향료 투입. 향료는 PEG-40 HCO에 사전 가용화
Step 7 | Phase I: NaCl로 점도 미세 조정 (목표 점도 도달까지 소량씩)
Step 8 | Phase F: ★ Bead 최종 투입 (35℃ 이하, 저속 교반). 비드 파손 방지 주의
QC | pH 5.5~6.0 / 점도 확인 / 투명도 확인 / Bead 현탁 안정성 24h 관찰
⚠️ 주의사항 및 EVAS 엔진 검증 결과
• 엔진 신뢰도: EVAS 검증 원료 13종 / 전체 16종 = 81% (Bead 제외)
• 🚨 Disodium Cocoyl Glutamate: EVAS 사용이력 0건. 레퍼런스 핵심 원료이므로 채용하되 소량 시제 선행 필수
• 🚨 Paullinia Cupana Seed Extract: EVAS 사용이력 0건. 레퍼런스 기반 선정
• Inulin (레퍼런스): Prebiotics 컨셉. 현탁 기여도 낮아 본 처방에서 생략
• Algin (레퍼런스) → Agar로 대체 (EVAS 16제품 검증). 유사 겔 네트워크 기능
• Polyquaternium-39 (레퍼런스) → PQ-10으로 대체 (EVAS hair 51제품 검증)
• Bead 크기 권장: 0.5~1.0mm. 너무 크면 현탁 어려움, 너무 작으면 시각 효과 감소
• Crosspolymer 0.4%는 EVAS max(0.64%) 범위 내. 현탁력 부족 시 0.5%까지 증량 가능